## OUTER LENS
GÖRSEL KONTROL PROSEDÜRÜ VISUAL CONTROL PROCEDURE
Parça Adı: Part Name: | CC21 DIŞ LENS |  |  | Parça Numarası: Part Number: | 2122001894/95
HATA TİPLERİ DEFECT FEATURES |  | BÖLGELER / ZONES
|  | A | B | C | D
Çapak Burr |  | İzin Verilmez | İzin Verilmez | İzin Verilmez | İzin Verilmez
Çöküntü Sink mark |  | İzin Verilmez | İzin Verilmez | İzin Verilmez | İzin Verilmez
Akış İzi Flow line |  | İzin Verilmez | En fazla 2mm | En fazla 2mm | İzin verilir
Nokta Hataları ( beyaz nokta, siyah nokta , çinko izi ) Dot defects (Black/white dot, blemish, metal powder etc.) |  | En Fazla 1 adet Ø 0,3 mm | En fazla 1 adet Ø 0,5 mm | En fazla 1 adet Ø 0,5 mm | İzin verilir
Hare Silverline |  | İzin Verilmez | İzin Verilmez | İzin verilir | İzin verilir
Mat Leke Matt |  | İzin Verilmez | İzin Verilmez | İzin Verilmez | İzin verilir
Yanık İzi Burn trace |  | İzin Verilmez | İzin Verilmez | İzin verilir | İzin verilir
Gaz İzi Gas trace |  | En Fazla 1 adet Ø 0,3 mm | En fazla 1 adet Ø 0,5 mm | En fazla 1 adet Ø 0,5 mm | İzin verilir
Eksik Enjeksiyon Short shot |  | İzin Verilmez | İzin Verilmez | İzin Verilmez | İzin verilir
Kırık / Çatlak Fissure / Crack |  | İzin Verilmez | İzin Verilmez | İzin Verilmez | İzin verilir
Çizik Scratch |  | En fazla 0,5 mm uzunluğunda Araç pozisyonunda belli olmaması şartıyla | En fazla 1 mm uzunluğunda Araç pozisyonunda belli olmaması şartıyla | En fazla 1 mm uzunluğunda Araç pozisyonunda belli olmaması şartıyla | İzin verilir
Kalıp Birleşim İzleri Mond Joint Line |  | İzin Verilmez | İzin Verilmez | İzin Verilmez | İzin verilir | 356080 -Ag.-2020-2
Krater, Buğu, Dalgalanma Crater, Pore, Orange peeling |  | En fazla Ø0,3 mm araç pozisyonunda belli olmaması şartıyla | En fazla Ø0,5 mm araç pozisyonunda belli olmaması şartıyla | En fazla Ø0,5 mm araç pozisyonunda belli olmaması şartıyla | İzin verilir
Yabancı malzeme Thread, fiber-like stuck contamination |  | En fazla Ø0,3 mm | En fazla Ø0,5 mm | En fazla Ø0,5 mm | İzin verilir
Kalıp Ayrım İzleri Parting line level |  | 0,1 mm için izin verilir | 0,1 mm için izin verilir | 0,1 mm için izin verilir | 0,1 mm için izin verilir
Enjeksiyon noktası hatası Gate defect |  | Şeffaf enjeksiyon noktasının çevresinde walfgate ile aynı çapta 1 halka kabul edilir. BKZ Şahit Numune | Şeffaf enjeksiyon noktasının çevresinde walfgate ile aynı çapta 1 halka kabul edilir. BKZ Şahit Numune | Şeffaf enjeksiyon noktasının çevresinde walfgate ile aynı çapta 1 halka kabul edilir. BKZ Şahit Numune | Şeffaf enjeksiyon noktasının çevresinde walfgate ile aynı çapta 1 halka kabul edilir. BKZ Şahit Numune

## 2K BEZEL L3
GÖRSEL KONTROL PROSEDÜRÜ VISUAL CONTROL PROCEDURE
Parça Adı: Part Name: | CC21 2K BEZEL L3 |  |  | Parça Numarası: Part Number: | 212A001892/93
HATA TİPLERİ DEFECT FEATURES |  | BÖLGELER / ZONES
|  | A | B | C | D
Çapak Burr |  | İzin Verilmez | İzin Verilmez | İzin Verilmez | İzin Verilmez
Çöküntü Sink mark |  | İzin Verilmez | İzin Verilmez | İzin Verilmez | İzin Verilmez
Akış İzi Flow line |  | İzin Verilmez | En fazla 2mm | En fazla 2mm | İzin verilir
Nokta Hataları ( beyaz nokta, siyah nokta , çinko izi ) Dot defects (Black/white dot, blemish, metal powder etc.) |  | En Fazla 1 adet Ø 0,3 mm | En fazla 1 adet Ø 0,5 mm | En fazla 1 adet Ø 0,5 mm | İzin verilir
Hare Silverline |  | İzin Verilmez | İzin Verilmez | İzin verilir | İzin verilir
Mat Leke Matt |  | İzin Verilmez | İzin Verilmez | İzin Verilmez | İzin verilir
Yanık İzi Burn trace |  | İzin Verilmez | İzin Verilmez | İzin verilir | İzin verilir
Gaz İzi Gas trace |  | En Fazla 1 adet Ø 0,3 mm | En fazla 1 adet Ø 0,5 mm | En fazla 1 adet Ø 0,5 mm | İzin verilir
Eksik Enjeksiyon Short shot |  | İzin Verilmez | İzin Verilmez | İzin Verilmez | İzin verilir
Kırık / Çatlak Fissure / Crack |  | İzin Verilmez | İzin Verilmez | İzin Verilmez | İzin verilir
Çizik Scratch |  | En fazla 0,5 mm uzunluğunda Araç pozisyonunda belli olmaması şartıyla | En fazla 1 mm uzunluğunda Araç pozisyonunda belli olmaması şartıyla | En fazla 1 mm uzunluğunda Araç pozisyonunda belli olmaması şartıyla | İzin verilir
Kalıp Birleşim İzleri Mond Joint Line |  | İzin Verilmez | İzin Verilmez | İzin Verilmez | İzin verilir | 356080 -Ag.-2020-2
Krater, Buğu, Dalgalanma Crater, Pore, Orange peeling |  | En fazla Ø0,3 mm araç pozisyonunda belli olmaması şartıyla | En fazla Ø0,5 mm araç pozisyonunda belli olmaması şartıyla | En fazla Ø0,5 mm araç pozisyonunda belli olmaması şartıyla | İzin verilir
Yabancı malzeme Thread, fiber-like stuck contamination |  | En fazla Ø0,3 mm | En fazla Ø0,5 mm | En fazla Ø0,5 mm | İzin verilir
Kalıp Ayrım İzleri Parting line level |  | 0,1 mm için izin verilir | 0,1 mm için izin verilir | 0,1 mm için izin verilir | 0,1 mm için izin verilir
Enjeksiyon noktası hatası Gate defect |  | Şeffaf enjeksiyon noktasının çevresinde walfgate ile aynı çapta 1 halka kabul edilir. BKZ Şahit Numune | Şeffaf enjeksiyon noktasının çevresinde walfgate ile aynı çapta 1 halka kabul edilir. BKZ Şahit Numune | Şeffaf enjeksiyon noktasının çevresinde walfgate ile aynı çapta 1 halka kabul edilir. BKZ Şahit Numune | Şeffaf enjeksiyon noktasının çevresinde walfgate ile aynı çapta 1 halka kabul edilir. BKZ Şahit Numune

## BEZEL L4
GÖRSEL KONTROL PROSEDÜRÜ VISUAL CONTROL PROCEDURE
Parça Adı: Part Name: | CC21 BEZEL L4 |  |  | Parça Numarası: Part Number: | 2122001908/09
HATA TİPLERİ DEFECT FEATURES |  | BÖLGELER / ZONES
|  | A | B | C | D
Çapak Burr |  | İzin Verilmez | İzin Verilmez | İzin Verilmez | İzin Verilmez
Çöküntü Sink mark |  | İzin Verilmez | İzin Verilmez | İzin Verilmez | İzin Verilmez
Akış İzi Flow line |  | İzin Verilmez | En fazla 2mm | En fazla 2mm | İzin verilir
Nokta Hataları ( beyaz nokta, siyah nokta , çinko izi ) Dot defects (Black/white dot, blemish, metal powder etc.) |  | En Fazla 1 adet Ø 0,3 mm | En fazla 1 adet Ø 0,5 mm | En fazla 1 adet Ø 0,5 mm | İzin verilir
Hare Silverline |  | İzin Verilmez | İzin Verilmez | İzin verilir | İzin verilir
Mat Leke Matt |  | İzin Verilmez | İzin Verilmez | İzin Verilmez | İzin verilir
Yanık İzi Burn trace |  | İzin Verilmez | İzin Verilmez | İzin verilir | İzin verilir
Gaz İzi Gas trace |  | En Fazla 1 adet Ø 0,3 mm | En fazla 1 adet Ø 0,5 mm | En fazla 1 adet Ø 0,5 mm | İzin verilir
Eksik Enjeksiyon Short shot |  | İzin Verilmez | İzin Verilmez | İzin Verilmez | İzin verilir
Kırık / Çatlak Fissure / Crack |  | İzin Verilmez | İzin Verilmez | İzin Verilmez | İzin verilir
Çizik Scratch |  | En fazla 0,5 mm uzunluğunda Araç pozisyonunda belli olmaması şartıyla | En fazla 1 mm uzunluğunda Araç pozisyonunda belli olmaması şartıyla | En fazla 1 mm uzunluğunda Araç pozisyonunda belli olmaması şartıyla | İzin verilir
Kalıp Birleşim İzleri Mond Joint Line |  | İzin Verilmez | İzin Verilmez | İzin Verilmez | İzin verilir | 356080 -Ag.-2020-2
Krater, Buğu, Dalgalanma Crater, Pore, Orange peeling |  | En fazla Ø0,3 mm araç pozisyonunda belli olmaması şartıyla | En fazla Ø0,5 mm araç pozisyonunda belli olmaması şartıyla | En fazla Ø0,5 mm araç pozisyonunda belli olmaması şartıyla | İzin verilir
Yabancı malzeme Thread, fiber-like stuck contamination |  | En fazla Ø0,3 mm | En fazla Ø0,5 mm | En fazla Ø0,5 mm | İzin verilir
Kalıp Ayrım İzleri Parting line level |  | 0,1 mm için izin verilir | 0,1 mm için izin verilir | 0,1 mm için izin verilir | 0,1 mm için izin verilir
Enjeksiyon noktası hatası Gate defect |  | Şeffaf enjeksiyon noktasının çevresinde walfgate ile aynı çapta 1 halka kabul edilir. BKZ Şahit Numune | Şeffaf enjeksiyon noktasının çevresinde walfgate ile aynı çapta 1 halka kabul edilir. BKZ Şahit Numune | Şeffaf enjeksiyon noktasının çevresinde walfgate ile aynı çapta 1 halka kabul edilir. BKZ Şahit Numune | Şeffaf enjeksiyon noktasının çevresinde walfgate ile aynı çapta 1 halka kabul edilir. BKZ Şahit Numune